## parser
Type manip | Isotherme
Experience ou Simulation | Experience | Experience ou Simulation
Date de l'expérience |  | DD/MM/YYYY
Nom de l'échantillon | SiO2 | id_sample
Lot de l'échantillon | Test
Température d'activation (°C) | 150 |  | (en °C)
Surnom de l'appareil | Triflex | surnom de l'appareil
Température de l'expérience (K) | 77 |  | (en K)
Formule chimique du gaz | N2 | formule chimique du gaz
Surnom du contact | PI | surnom contact
Nom du labo | MADIREL
Nom du projet |  | nom du projet
Constante d'Henry
Langmuir N1
Langmuir B1
Langmuir N2
Langmuir B2
Langmuir N3
Langmuir B3
Langmuir R2
C1
C2
C3
C4
C5
C6
C_m
Pressure(bar) | Qte adsorbed(mmol/g)
0.000489 | 0.371655
0.0119 | 0.821323
0.0302 | 1.07758
0.0505 | 1.28481
0.0715 | 1.4659
0.093 | 1.63128
0.115 | 1.78418
0.137 | 1.92694
0.16 | 2.06276
0.183019 | 2.19717
0.206736 | 2.32456
0.249101 | 2.53923
0.299445 | 2.77795
0.3509 | 3.01332
0.399373 | 3.22973
0.44903 | 3.45328
0.499196 | 3.68896
0.549133 | 3.93742
0.598668 | 4.20986
0.648335 | 4.51602
0.697612 | 4.87488
0.747278 | 5.31204
0.795759 | 5.85073
0.843392 | 6.57638
0.895853 | 7.82132
0.948205 | 10.3607
0.984496 | 15.6075
0.891913 | 7.89445
0.845316 | 6.55876
0.783277 | 5.53256
0.739657 | 5.0366
0.688121 | 4.58233
0.634996 | 4.21054
0.582211 | 3.89948
0.530283 | 3.63349
0.479232 | 3.39735
0.428662 | 3.17811
0.378328 | 2.96882
0.328406 | 2.76132
0.278605 | 2.55194
0.229231 | 2.33214
0.188244 | 2.13614