## Feuil1
Type manip | Calorimetrie
Experience ou Simulation | Experience
Date de l'expérience
Nom de l'échantillon | Takeda 5A | id_sample
Lot de l'échantillon | Phil Billes
Température d'activation (°C) | 150 |  | (en °C)
Surnom de l'appareil | CV | id_apparatus | calo vert
Température de l'expérience (K) | 303 | temp_eperiment | (en K)
Formule chimique du gaz | CO2 | id_gas
Surnom du contact | ADW
Nom du labo | MADIREL
Nom du projet | EU MACADEMIA
Constante d'Henry
Langmuir N1
Langmuir B1
Langmuir N2
Langmuir B2
Langmuir N3
Langmuir B3
Langmuir R2
C1
C2
C3
C4
C5
C6
C_m
Enthalpie à zéro
Polynome Enthalpie A
Polynome Enthalpie B
Polynome Enthalpie C
Polynome Enthalpie D
Polynome Enthalpie E
Polynome Enthalpie F
Polynome Enthalpie R2
Pressure(bar) | Qte adsorbed(mmol/g) | Enthalpy(kJ/mol)
0 | 0 |  | <- vide normalement !!!
0.0887381 | 0.4268692 | 34.72969
0.1995381 | 0.7710306 | 31.66226
0.3785381 | 1.197222 | 30.15847
0.5632381 | 1.553104 | 29.19371
0.7414381 | 1.850591 | 28.51655
0.9606381 | 2.17372 | 28.00299
1.504238 | 2.846953 | 27.37876
1.948338 | 3.307757 | 26.69005
2.652238 | 3.92644 | 26.51362
3.159738 | 4.311143 | 26.23797
3.615738 | 4.623033 | 26.02738
4.521738 | 5.163735 | 26.21633
6.149438 | 5.946393 | 26.28218
7.831538 | 6.577601 | 26.696
10.49894 | 7.3569 | 26.9779
12.32114 | 7.781222 | 27.32084
14.16924 | 8.15027 | 27.36929
18.21124 | 8.805818 | 27.88112
20.49554 | 9.123685 | 26.72732
22.57234 | 9.35332 | 29.94283
25.20944 | 9.606128 | 31.10038
22.77514 | 9.423964 | 39.61734
20.54454 | 9.223509 | 36.68672
18.52414 | 8.98226 | 30.86457
15.36254 | 8.520975 | 29.19668
12.73204 | 8.038818 | 28.1124
10.56094 | 7.537249 | 26.94471
8.772538 | 7.043724 | 26.8718
6.876138 | 6.401468 | 26.57794
5.193338 | 5.682943 | 26.47972
3.613638 | 4.812434 | 26.61535
2.560938 | 4.06187 | 26.76113
1.841438 | 3.426481 | 27.0518