## parser
Type manip | Isotherme
Experience ou Simulation | Experience | Experience ou Simulation
Date de l'expérience |  | DD/MM/YYYY
Nom de l'échantillon | UiO-66(Zr) | id_sample
Lot de l'échantillon | Test
Température d'activation (°C) | 200 |  | (en °C)
Surnom de l'appareil | Triflex | surnom de l'appareil
Température de l'expérience (K) | 77 |  | (en K)
Formule chimique du gaz | N2 | formule chimique du gaz
Surnom du contact | PI | surnom contact
Nom du labo | MADIREL
Nom du projet |  | nom du projet
Constante d'Henry
Langmuir N1
Langmuir B1
Langmuir N2
Langmuir B2
Langmuir N3
Langmuir B3
Langmuir R2
C1
C2
C3
C4
C5
C6
C_m
Pressure(bar) | Qte adsorbed(mmol/g)
6.22e-07 | 0.257311
1.31e-06 | 0.774396
1.98e-06 | 1.29651
2.58e-06 | 1.81822
3.32e-06 | 2.34093
4.27e-06 | 2.86149
5.78e-06 | 3.37977
9.22e-06 | 3.90154
1.72e-05 | 4.42326
2.89e-05 | 4.94058
4.06e-05 | 5.46026
5.06e-05 | 5.98022
5.99e-05 | 6.50039
6.99e-05 | 7.01711
8.28e-05 | 7.53432
0.000103298 | 8.0534
0.000140382 | 8.56796
0.000209494 | 9.07712
0.000331341 | 9.5862
0.000552451 | 10.0832
0.000962425 | 10.5616
0.00172022 | 11.0093
0.00301017 | 11.4097
0.00492327 | 11.7567
0.00742846 | 12.0592
0.01047 | 12.3179
0.0137353 | 12.5523
0.0174866 | 12.7484
0.0214314 | 12.9288
0.0256624 | 13.0842
0.0303066 | 13.2066
0.0353779 | 13.2966
0.0407746 | 13.3655
0.0461081 | 13.4233
0.0517942 | 13.469
0.0575642 | 13.5055
0.0633397 | 13.5348
0.069357 | 13.5643
0.075364 | 13.5908
0.0813227 | 13.6152
0.087623 | 13.637
0.093741 | 13.6559
0.0999741 | 13.6732
0.106233 | 13.6897
0.11241 | 13.7058
0.118687 | 13.7205
0.125024 | 13.733
0.131309 | 13.7459
0.137475 | 13.7577
0.143638 | 13.769
0.15026 | 13.7789
0.156613 | 13.7884
0.162872 | 13.7975
0.169073 | 13.8062
0.175582 | 13.8143
0.181982 | 13.8218
0.188305 | 13.8289
0.194405 | 13.8354
0.22289 | 13.8632
0.248614 | 13.8815
0.273513 | 13.8983
0.298943 | 13.9117
0.324003 | 13.922
0.348252 | 13.9314
0.373609 | 13.9386
0.398708 | 13.9487
0.423748 | 13.9553
0.44881 | 13.9642
0.473807 | 13.9684
0.517979 | 13.9701
0.54323 | 13.9674
0.568392 | 13.9679
0.593073 | 13.9663
0.618062 | 13.9656
0.643104 | 13.9644
0.66805 | 13.964
0.693074 | 13.965
0.718102 | 13.965
0.743148 | 13.9682
0.748948 | 13.9704
0.772491 | 13.9727
0.81809 | 13.9837
0.821623 | 13.9847
0.849152 | 13.9927
0.872031 | 14.0078
0.900369 | 14.032
0.924065 | 14.0717
0.949098 | 14.1564
0.973413 | 14.3545
0.987756 | 14.6769
0.968205 | 14.3138
0.923497 | 14.0821
0.895341 | 14.0357
0.845738 | 14.0003
0.794828 | 13.9867
0.745139 | 13.9825
0.695448 | 13.9809
0.646916 | 13.9812
0.620314 | 13.984
0.570728 | 13.98
0.521248 | 13.9753
0.471691 | 13.9674
0.445464 | 13.9616
0.395969 | 13.9508
0.346743 | 13.9354
0.321153 | 13.9235
0.272479 | 13.899
0.246507 | 13.8806
0.198662 | 13.8393
0.172557 | 13.8091
0.147602 | 13.7731
0.123064 | 13.73
0.100889 | 13.6752