## Sheet1
Type manip | Isotherme | Properties
Experience ou Simulation | Experience
Date de l'expérience
Nom de l'échantillon | MCM-41
Lot de l'échantillon | Test
Température d'activation (°C) | 150
Surnom de l'appareil | Triflex
Température de l'expérience (K) | 77
Formule chimique du gaz | N2
Surnom du contact | PI
Nom du labo | MADIREL
Nom du projet
loading(mmol/g) | pressure(bar)
0.389345 | 7.02e-06
1.15322 | 0.000187
1.85566 | 0.00167
2.42349 | 0.00729
2.83781 | 0.0185
3.13538 | 0.0337
3.36742 | 0.0513
3.56129 | 0.0705
3.73012 | 0.0903
3.88453 | 0.110667
4.02829 | 0.131255
4.1668 | 0.15225
4.30201 | 0.173172
4.43407 | 0.193883
4.63732 | 0.226004
4.82881 | 0.255854
5.0316 | 0.286423
5.24524 | 0.316808
5.50617 | 0.347235
6.13495 | 0.376793
7.94121 | 0.411034
8.76256 | 0.451615
8.96272 | 0.476502
9.06807 | 0.493532
9.22302 | 0.530518
9.29822 | 0.559943
9.36113 | 0.589179
9.4263 | 0.619884
9.48929 | 0.649308
9.55802 | 0.680035
9.62846 | 0.710035
9.70286 | 0.739805
9.78372 | 0.769679
9.87215 | 0.799433
9.97242 | 0.829261
10.0898 | 0.85949
10.2351 | 0.888336
10.4477 | 0.918398
10.7866 | 0.945189
12.0325 | 0.976575
13.0881 | 0.984457
12.0923 | 0.965092
10.7908 | 0.930869
10.3975 | 0.90036
10.1278 | 0.857946
10.0008 | 0.827904
9.90559 | 0.80003
9.78982 | 0.761104
9.72036 | 0.735223
9.63671 | 0.701582
9.57455 | 0.674646
9.49566 | 0.639345
9.44293 | 0.614518
9.3764 | 0.58265
9.31419 | 0.553072
9.2609 | 0.52813
9.1959 | 0.498167
9.1254 | 0.469563
9.03235 | 0.44063
8.66245 | 0.422393
7.21208 | 0.394453
5.76374 | 0.362461
5.39397 | 0.333072
5.13392 | 0.298424
4.91495 | 0.266157
4.714 | 0.235134
4.52049 | 0.204614